## Сводка
BLACK BOX ¦ ЦЕМЕНТНАЯ МЕЛЬНИЦА ¦ ОТЧЁТ
Параметр | Значение | Пояснение / происхождение
Производительность продукта, т/ч | 72 | Измеренная / расчётная
Внутренний поток через мельницу, т/ч | 72 | При возврате сепаратора
Мощность, кВт | 2400 | Из исходных параметров приводов
Удельная энергия, кВт·ч/т | 33.33333 | Мощность / продукт
Наработка, ч | 1000 | Состояние на конец горизонта
Базовый износ, г/т | 90 | КАЛИБРОВОЧНЫЙ параметр, не заводское измерение
Показатель закона износа Δ | 0 | 0 — поверхность; 1 — модель d³
Относительная абразивность | 1 | Нужна калибровка на данных предприятия
Масса исходной загрузки, т | 194.995 | По размерам и загрузке
Потеря массы за период, т | 6.133237 | Результат численной интеграции
R0.08 в начале, % | 1.156814 | Модель, не лабораторное измерение
R0.08 в конце, % | 1.094886 | Модель, не лабораторное измерение
R0.045 в конце, % | 35.23405 | Модель, не лабораторное измерение
Блейн-прокси, см²/г | 3442.979 | Эмпирический индикатор, не лабораторное измерение
Расчётный удельный расход по периоду, г/т | 0
Примечание: прогнозные графики — результаты расчёта, не данные АСУ ТП.

## Износ_во_времени
hours | production_t | loss_t | total_media_t | Б1К1 масса, т | Б1К1 J, % | Б1К1 Dср, мм | Б1К2 масса, т | Б1К2 J, % | Б1К2 Dср, мм | Удельный расход интервала, г/т
0 | 0 | 0 | 194.995 | 89.995 | 24.89212 | 66.18257 | 105 | 25.87481 | 28.6
10 | 720 | 0.06199538 | 194.933 | 89.97683 | 24.8871 | 66.17865 | 104.9562 | 25.86401 | 28.59718 | 0
20 | 1440 | 0.1239773 | 194.871 | 89.95867 | 24.88207 | 66.17473 | 104.9124 | 25.85321 | 28.59436 | 0
30 | 2160 | 0.1859459 | 194.8091 | 89.94051 | 24.87705 | 66.1708 | 104.8685 | 25.84242 | 28.59154 | 0
40 | 2880 | 0.247901 | 194.7471 | 89.92235 | 24.87203 | 66.16688 | 104.8247 | 25.83162 | 28.58871 | 0
50 | 3600 | 0.3098427 | 194.6852 | 89.9042 | 24.86701 | 66.16296 | 104.781 | 25.82083 | 28.58589 | 0
60 | 4320 | 0.3717709 | 194.6232 | 89.88604 | 24.86198 | 66.15904 | 104.7372 | 25.81005 | 28.58307 | 0
70 | 5040 | 0.4336858 | 194.5613 | 89.86789 | 24.85696 | 66.15512 | 104.6934 | 25.79926 | 28.58025 | 0
80 | 5760 | 0.4955872 | 194.4994 | 89.84974 | 24.85194 | 66.1512 | 104.6497 | 25.78848 | 28.57743 | 0
90 | 6480 | 0.5574752 | 194.4375 | 89.83159 | 24.84692 | 66.14728 | 104.6059 | 25.7777 | 28.57461 | 0
100 | 7200 | 0.6193498 | 194.3757 | 89.81344 | 24.8419 | 66.14336 | 104.5622 | 25.76693 | 28.57179 | 0
110 | 7920 | 0.681211 | 194.3138 | 89.7953 | 24.83689 | 66.13944 | 104.5185 | 25.75615 | 28.56897 | 0
120 | 8640 | 0.7430588 | 194.2519 | 89.77716 | 24.83187 | 66.13552 | 104.4748 | 25.74538 | 28.56615 | 0
130 | 9360 | 0.8048932 | 194.1901 | 89.75902 | 24.82685 | 66.1316 | 104.4311 | 25.73461 | 28.56333 | 0
140 | 10080 | 0.8667141 | 194.1283 | 89.74088 | 24.82183 | 66.12768 | 104.3874 | 25.72385 | 28.56051 | 0
150 | 10800 | 0.9285216 | 194.0665 | 89.72275 | 24.81682 | 66.12376 | 104.3437 | 25.71309 | 28.55769 | 0
160 | 11520 | 0.9903158 | 194.0047 | 89.70461 | 24.8118 | 66.11984 | 104.3001 | 25.70233 | 28.55487 | 0
170 | 12240 | 1.052096 | 193.9429 | 89.68648 | 24.80679 | 66.11592 | 104.2564 | 25.69157 | 28.55205 | 0
180 | 12960 | 1.113864 | 193.8811 | 89.66835 | 24.80177 | 66.112 | 104.2128 | 25.68082 | 28.54923 | 0
190 | 13680 | 1.175618 | 193.8194 | 89.65023 | 24.79676 | 66.10808 | 104.1692 | 25.67007 | 28.54641 | 0
200 | 14400 | 1.237358 | 193.7576 | 89.6321 | 24.79175 | 66.10416 | 104.1255 | 25.65932 | 28.54359 | 0
210 | 15120 | 1.299085 | 193.6959 | 89.61398 | 24.78673 | 66.10024 | 104.0819 | 25.64857 | 28.54077 | 0
220 | 15840 | 1.360799 | 193.6342 | 89.59586 | 24.78172 | 66.09631 | 104.0383 | 25.63783 | 28.53796 | 0
230 | 16560 | 1.422499 | 193.5725 | 89.57774 | 24.77671 | 66.09239 | 103.9948 | 25.62709 | 28.53514 | 0
240 | 17280 | 1.484186 | 193.5108 | 89.55963 | 24.7717 | 66.08847 | 103.9512 | 25.61635 | 28.53232 | 0
250 | 18000 | 1.54586 | 193.4491 | 89.54151 | 24.76669 | 66.08455 | 103.9076 | 25.60562 | 28.5295 | 0
260 | 18720 | 1.60752 | 193.3875 | 89.5234 | 24.76168 | 66.08063 | 103.8641 | 25.59489 | 28.52668 | 0
270 | 19440 | 1.669166 | 193.3258 | 89.50529 | 24.75667 | 66.07671 | 103.8205 | 25.58416 | 28.52386 | 0
280 | 20160 | 1.7308 | 193.2642 | 89.48719 | 24.75166 | 66.07279 | 103.777 | 25.57343 | 28.52104 | 0
290 | 20880 | 1.792419 | 193.2026 | 89.46908 | 24.74666 | 66.06887 | 103.7335 | 25.56271 | 28.51823 | 0
300 | 21600 | 1.854026 | 193.141 | 89.45098 | 24.74165 | 66.06495 | 103.69 | 25.55199 | 28.51541 | 0
310 | 22320 | 1.915619 | 193.0794 | 89.43288 | 24.73664 | 66.06103 | 103.6465 | 25.54127 | 28.51259 | 0
320 | 23040 | 1.977199 | 193.0178 | 89.41478 | 24.73164 | 66.0571 | 103.603 | 25.53056 | 28.50977 | 0
330 | 23760 | 2.038765 | 192.9562 | 89.39668 | 24.72663 | 66.05318 | 103.5596 | 25.51984 | 28.50696 | 0
340 | 24480 | 2.100318 | 192.8947 | 89.37859 | 24.72163 | 66.04926 | 103.5161 | 25.50914 | 28.50414 | 0
350 | 25200 | 2.161857 | 192.8331 | 89.3605 | 24.71662 | 66.04534 | 103.4726 | 25.49843 | 28.50132 | 0
360 | 25920 | 2.223383 | 192.7716 | 89.34241 | 24.71162 | 66.04142 | 103.4292 | 25.48772 | 28.4985 | 0
370 | 26640 | 2.284896 | 192.7101 | 89.32432 | 24.70662 | 66.0375 | 103.3858 | 25.47702 | 28.49569 | 0
380 | 27360 | 2.346395 | 192.6486 | 89.30623 | 24.70161 | 66.03358 | 103.3424 | 25.46633 | 28.49287 | 0
390 | 28080 | 2.407881 | 192.5871 | 89.28815 | 24.69661 | 66.02966 | 103.299 | 25.45563 | 28.49005 | 0
400 | 28800 | 2.469354 | 192.5256 | 89.27007 | 24.69161 | 66.02574 | 103.2556 | 25.44494 | 28.48724 | 0
410 | 29520 | 2.530813 | 192.4642 | 89.25199 | 24.68661 | 66.02181 | 103.2122 | 25.43425 | 28.48442 | 0
420 | 30240 | 2.592259 | 192.4027 | 89.23391 | 24.68161 | 66.01789 | 103.1688 | 25.42356 | 28.4816 | 0
430 | 30960 | 2.653691 | 192.3413 | 89.21584 | 24.67661 | 66.01397 | 103.1255 | 25.41288 | 28.47879 | 0
440 | 31680 | 2.71511 | 192.2799 | 89.19777 | 24.67161 | 66.01005 | 103.0821 | 25.40219 | 28.47597 | 0
450 | 32400 | 2.776516 | 192.2185 | 89.17969 | 24.66661 | 66.00613 | 103.0388 | 25.39151 | 28.47315 | 0
460 | 33120 | 2.837908 | 192.1571 | 89.16163 | 24.66162 | 66.00221 | 102.9955 | 25.38084 | 28.47034 | 0
470 | 33840 | 2.899287 | 192.0957 | 89.14356 | 24.65662 | 65.99829 | 102.9522 | 25.37017 | 28.46752 | 0
480 | 34560 | 2.960652 | 192.0343 | 89.1255 | 24.65162 | 65.99436 | 102.9089 | 25.35949 | 28.46471 | 0
490 | 35280 | 3.022004 | 191.973 | 89.10743 | 24.64663 | 65.99044 | 102.8656 | 25.34883 | 28.46189 | 0
500 | 36000 | 3.083343 | 191.9117 | 89.08937 | 24.64163 | 65.98652 | 102.8223 | 25.33816 | 28.45908 | 0
510 | 36720 | 3.144668 | 191.8503 | 89.07132 | 24.63664 | 65.9826 | 102.779 | 25.3275 | 28.45626 | 0
520 | 37440 | 3.20598 | 191.789 | 89.05326 | 24.63164 | 65.97868 | 102.7358 | 25.31684 | 28.45345 | 0
530 | 38160 | 3.267279 | 191.7277 | 89.03521 | 24.62665 | 65.97476 | 102.6925 | 25.30618 | 28.45063 | 0
540 | 38880 | 3.328564 | 191.6664 | 89.01716 | 24.62166 | 65.97083 | 102.6493 | 25.29553 | 28.44782 | 0
550 | 39600 | 3.389836 | 191.6052 | 88.99911 | 24.61666 | 65.96691 | 102.6061 | 25.28488 | 28.445 | 0
560 | 40320 | 3.451094 | 191.5439 | 88.98106 | 24.61167 | 65.96299 | 102.5628 | 25.27423 | 28.44219 | 0
570 | 41040 | 3.512339 | 191.4827 | 88.96302 | 24.60668 | 65.95907 | 102.5196 | 25.26358 | 28.43937 | 0
580 | 41760 | 3.573571 | 191.4214 | 88.94497 | 24.60169 | 65.95515 | 102.4765 | 25.25294 | 28.43656 | 0
590 | 42480 | 3.634789 | 191.3602 | 88.92693 | 24.5967 | 65.95123 | 102.4333 | 25.2423 | 28.43374 | 0
600 | 43200 | 3.695994 | 191.299 | 88.90889 | 24.59171 | 65.9473 | 102.3901 | 25.23166 | 28.43093 | 0
610 | 43920 | 3.757186 | 191.2378 | 88.89086 | 24.58672 | 65.94338 | 102.347 | 25.22103 | 28.42811 | 0
620 | 44640 | 3.818364 | 191.1766 | 88.87282 | 24.58173 | 65.93946 | 102.3038 | 25.2104 | 28.4253 | 0
630 | 45360 | 3.879529 | 191.1155 | 88.85479 | 24.57675 | 65.93554 | 102.2607 | 25.19977 | 28.42249 | 0
640 | 46080 | 3.94068 | 191.0543 | 88.83676 | 24.57176 | 65.93162 | 102.2176 | 25.18914 | 28.41967 | 0
650 | 46800 | 4.001818 | 190.9932 | 88.81874 | 24.56677 | 65.92769 | 102.1744 | 25.17852 | 28.41686 | 0
660 | 47520 | 4.062943 | 190.9321 | 88.80071 | 24.56179 | 65.92377 | 102.1313 | 25.1679 | 28.41405 | 0
670 | 48240 | 4.124055 | 190.8709 | 88.78269 | 24.5568 | 65.91985 | 102.0883 | 25.15728 | 28.41123 | 0
680 | 48960 | 4.185153 | 190.8098 | 88.76467 | 24.55182 | 65.91593 | 102.0452 | 25.14666 | 28.40842 | 0
690 | 49680 | 4.246237 | 190.7488 | 88.74665 | 24.54683 | 65.91201 | 102.0021 | 25.13605 | 28.40561 | 0
700 | 50400 | 4.307308 | 190.6877 | 88.72863 | 24.54185 | 65.90808 | 101.9591 | 25.12544 | 28.40279 | 0
710 | 51120 | 4.368366 | 190.6266 | 88.71061 | 24.53687 | 65.90416 | 101.916 | 25.11483 | 28.39998 | 0
720 | 51840 | 4.429411 | 190.5656 | 88.6926 | 24.53189 | 65.90024 | 101.873 | 25.10423 | 28.39717 | 0
730 | 52560 | 4.490442 | 190.5046 | 88.67459 | 24.5269 | 65.89632 | 101.83 | 25.09363 | 28.39436 | 0
740 | 53280 | 4.55146 | 190.4435 | 88.65658 | 24.52192 | 65.8924 | 101.787 | 25.08303 | 28.39154 | 0
750 | 54000 | 4.612464 | 190.3825 | 88.63858 | 24.51694 | 65.88847 | 101.744 | 25.07243 | 28.38873 | 0
760 | 54720 | 4.673456 | 190.3215 | 88.62057 | 24.51196 | 65.88455 | 101.701 | 25.06184 | 28.38592 | 0
770 | 55440 | 4.734433 | 190.2606 | 88.60257 | 24.50698 | 65.88063 | 101.658 | 25.05125 | 28.38311 | 0
780 | 56160 | 4.795398 | 190.1996 | 88.58457 | 24.50201 | 65.87671 | 101.615 | 25.04066 | 28.38029 | 0
790 | 56880 | 4.856349 | 190.1387 | 88.56658 | 24.49703 | 65.87278 | 101.5721 | 25.03008 | 28.37748 | 0
800 | 57600 | 4.917286 | 190.0777 | 88.54858 | 24.49205 | 65.86886 | 101.5291 | 25.0195 | 28.37467 | 0
810 | 58320 | 4.978211 | 190.0168 | 88.53059 | 24.48707 | 65.86494 | 101.4862 | 25.00892 | 28.37186 | 0
820 | 59040 | 5.039122 | 189.9559 | 88.5126 | 24.4821 | 65.86102 | 101.4433 | 24.99834 | 28.36905 | 0
830 | 59760 | 5.100019 | 189.895 | 88.49461 | 24.47712 | 65.85709 | 101.4004 | 24.98777 | 28.36624 | 0
840 | 60480 | 5.160904 | 189.8341 | 88.47662 | 24.47215 | 65.85317 | 101.3575 | 24.97719 | 28.36343 | 0
850 | 61200 | 5.221775 | 189.7732 | 88.45864 | 24.46717 | 65.84925 | 101.3146 | 24.96663 | 28.36061 | 0
860 | 61920 | 5.282632 | 189.7124 | 88.44065 | 24.4622 | 65.84533 | 101.2717 | 24.95606 | 28.3578 | 0
870 | 62640 | 5.343476 | 189.6515 | 88.42267 | 24.45722 | 65.8414 | 101.2289 | 24.9455 | 28.35499 | 0
880 | 63360 | 5.404307 | 189.5907 | 88.40469 | 24.45225 | 65.83748 | 101.186 | 24.93494 | 28.35218 | 0
890 | 64080 | 5.465125 | 189.5299 | 88.38672 | 24.44728 | 65.83356 | 101.1432 | 24.92438 | 28.34937 | 0
900 | 64800 | 5.525929 | 189.4691 | 88.36874 | 24.44231 | 65.82964 | 101.1003 | 24.91383 | 28.34656 | 0
910 | 65520 | 5.58672 | 189.4083 | 88.35077 | 24.43734 | 65.82571 | 101.0575 | 24.90327 | 28.34375 | 0
920 | 66240 | 5.647498 | 189.3475 | 88.3328 | 24.43237 | 65.82179 | 101.0147 | 24.89272 | 28.34094 | 0
930 | 66960 | 5.708262 | 189.2867 | 88.31484 | 24.4274 | 65.81787 | 100.9719 | 24.88218 | 28.33813 | 0
940 | 67680 | 5.769013 | 189.226 | 88.29687 | 24.42243 | 65.81395 | 100.9291 | 24.87163 | 28.33532 | 0
950 | 68400 | 5.82975 | 189.1652 | 88.27891 | 24.41746 | 65.81002 | 100.8863 | 24.86109 | 28.33251 | 0
960 | 69120 | 5.890474 | 189.1045 | 88.26095 | 24.41249 | 65.8061 | 100.8436 | 24.85056 | 28.3297 | 0
970 | 69840 | 5.951185 | 189.0438 | 88.24299 | 24.40753 | 65.80218 | 100.8008 | 24.84002 | 28.32689 | 0
980 | 70560 | 6.011882 | 188.9831 | 88.22503 | 24.40256 | 65.79825 | 100.7581 | 24.82949 | 28.32408 | 0
990 | 71280 | 6.072567 | 188.9224 | 88.20708 | 24.39759 | 65.79433 | 100.7154 | 24.81896 | 28.32127 | 0
1000 | 72000 | 6.133237 | 188.8618 | 88.18912 | 24.39263 | 65.79041 | 100.6726 | 24.80843 | 28.31846 | 0

## Диаметры_во_времени
Наработка, ч | Б1К1 · Шары · Сталь · Ø90 | Б1К1 · Шары · Сталь · Ø80 | Б1К1 · Шары · Сталь · Ø70 | Б1К1 · Шары · Сталь · Ø60 | Б1К1 · Шары · Сталь · Ø50 | Б1К2 · Цильпебс · Сталь · Ø50 | Б1К2 · Цильпебс · Сталь · Ø40 | Б1К2 · Цильпебс · Сталь · Ø30 | Б1К2 · Цильпебс · Сталь · Ø25 | Б1К2 · Цильпебс · Сталь · Ø20 | Б1К2 · Цильпебс · Сталь · Ø17
0 | 90 | 80 | 70 | 60 | 50 | 50 | 40 | 30 | 25 | 20 | 17
10 | 89.99568 | 79.99568 | 69.99568 | 59.99568 | 49.99568 | 49.99631 | 39.99631 | 29.99631 | 24.99631 | 19.99631 | 16.99631
20 | 89.99136 | 79.99136 | 69.99136 | 59.99136 | 49.99136 | 49.99262 | 39.99262 | 29.99262 | 24.99262 | 19.99262 | 16.99262
30 | 89.98704 | 79.98704 | 69.98704 | 59.98704 | 49.98704 | 49.98893 | 39.98893 | 29.98893 | 24.98893 | 19.98893 | 16.98893
40 | 89.98272 | 79.98272 | 69.98272 | 59.98272 | 49.98272 | 49.98524 | 39.98524 | 29.98524 | 24.98524 | 19.98524 | 16.98524
50 | 89.9784 | 79.9784 | 69.9784 | 59.9784 | 49.9784 | 49.98155 | 39.98155 | 29.98155 | 24.98155 | 19.98155 | 16.98154
60 | 89.97408 | 79.97408 | 69.97408 | 59.97408 | 49.97408 | 49.97786 | 39.97786 | 29.97786 | 24.97785 | 19.97785 | 16.97785
70 | 89.96976 | 79.96976 | 69.96976 | 59.96976 | 49.96976 | 49.97417 | 39.97416 | 29.97416 | 24.97416 | 19.97416 | 16.97416
80 | 89.96544 | 79.96544 | 69.96544 | 59.96544 | 49.96544 | 49.97047 | 39.97047 | 29.97047 | 24.97047 | 19.97047 | 16.97047
90 | 89.96112 | 79.96112 | 69.96112 | 59.96112 | 49.96112 | 49.96678 | 39.96678 | 29.96678 | 24.96678 | 19.96678 | 16.96678
100 | 89.9568 | 79.9568 | 69.9568 | 59.9568 | 49.9568 | 49.96309 | 39.96309 | 29.96309 | 24.96309 | 19.96309 | 16.96309
110 | 89.95248 | 79.95248 | 69.95248 | 59.95248 | 49.95247 | 49.9594 | 39.9594 | 29.9594 | 24.9594 | 19.95939 | 16.95939
120 | 89.94816 | 79.94816 | 69.94815 | 59.94815 | 49.94815 | 49.95571 | 39.95571 | 29.9557 | 24.9557 | 19.9557 | 16.9557
130 | 89.94383 | 79.94383 | 69.94383 | 59.94383 | 49.94383 | 49.95202 | 39.95201 | 29.95201 | 24.95201 | 19.95201 | 16.95201
140 | 89.93951 | 79.93951 | 69.93951 | 59.93951 | 49.93951 | 49.94832 | 39.94832 | 29.94832 | 24.94832 | 19.94832 | 16.94832
150 | 89.93519 | 79.93519 | 69.93519 | 59.93519 | 49.93519 | 49.94463 | 39.94463 | 29.94463 | 24.94463 | 19.94462 | 16.94462
160 | 89.93087 | 79.93087 | 69.93087 | 59.93087 | 49.93087 | 49.94094 | 39.94094 | 29.94093 | 24.94093 | 19.94093 | 16.94093
170 | 89.92655 | 79.92655 | 69.92655 | 59.92655 | 49.92655 | 49.93725 | 39.93724 | 29.93724 | 24.93724 | 19.93724 | 16.93724
180 | 89.92223 | 79.92223 | 69.92223 | 59.92223 | 49.92223 | 49.93355 | 39.93355 | 29.93355 | 24.93355 | 19.93354 | 16.93354
190 | 89.91791 | 79.91791 | 69.91791 | 59.9179 | 49.9179 | 49.92986 | 39.92986 | 29.92986 | 24.92985 | 19.92985 | 16.92985
200 | 89.91359 | 79.91358 | 69.91358 | 59.91358 | 49.91358 | 49.92617 | 39.92616 | 29.92616 | 24.92616 | 19.92616 | 16.92616
210 | 89.90926 | 79.90926 | 69.90926 | 59.90926 | 49.90926 | 49.92247 | 39.92247 | 29.92247 | 24.92247 | 19.92246 | 16.92246
220 | 89.90494 | 79.90494 | 69.90494 | 59.90494 | 49.90494 | 49.91878 | 39.91878 | 29.91878 | 24.91877 | 19.91877 | 16.91877
230 | 89.90062 | 79.90062 | 69.90062 | 59.90062 | 49.90062 | 49.91509 | 39.91508 | 29.91508 | 24.91508 | 19.91508 | 16.91507
240 | 89.8963 | 79.8963 | 69.8963 | 59.8963 | 49.89629 | 49.91139 | 39.91139 | 29.91139 | 24.91139 | 19.91138 | 16.91138
250 | 89.89198 | 79.89198 | 69.89197 | 59.89197 | 49.89197 | 49.9077 | 39.9077 | 29.90769 | 24.90769 | 19.90769 | 16.90768
260 | 89.88765 | 79.88765 | 69.88765 | 59.88765 | 49.88765 | 49.904 | 39.904 | 29.904 | 24.904 | 19.90399 | 16.90399
270 | 89.88333 | 79.88333 | 69.88333 | 59.88333 | 49.88333 | 49.90031 | 39.90031 | 29.9003 | 24.9003 | 19.9003 | 16.9003
280 | 89.87901 | 79.87901 | 69.87901 | 59.87901 | 49.879 | 49.89662 | 39.89661 | 29.89661 | 24.89661 | 19.8966 | 16.8966
290 | 89.87469 | 79.87469 | 69.87469 | 59.87468 | 49.87468 | 49.89292 | 39.89292 | 29.89292 | 24.89291 | 19.89291 | 16.89291
300 | 89.87036 | 79.87036 | 69.87036 | 59.87036 | 49.87036 | 49.88923 | 39.88922 | 29.88922 | 24.88922 | 19.88921 | 16.88921
310 | 89.86604 | 79.86604 | 69.86604 | 59.86604 | 49.86604 | 49.88553 | 39.88553 | 29.88553 | 24.88552 | 19.88552 | 16.88551
320 | 89.86172 | 79.86172 | 69.86172 | 59.86172 | 49.86171 | 49.88184 | 39.88183 | 29.88183 | 24.88183 | 19.88182 | 16.88182
330 | 89.8574 | 79.8574 | 69.8574 | 59.85739 | 49.85739 | 49.87814 | 39.87814 | 29.87814 | 24.87813 | 19.87813 | 16.87812
340 | 89.85307 | 79.85307 | 69.85307 | 59.85307 | 49.85307 | 49.87445 | 39.87444 | 29.87444 | 24.87444 | 19.87443 | 16.87443
350 | 89.84875 | 79.84875 | 69.84875 | 59.84875 | 49.84875 | 49.87075 | 39.87075 | 29.87074 | 24.87074 | 19.87074 | 16.87073
360 | 89.84443 | 79.84443 | 69.84443 | 59.84442 | 49.84442 | 49.86705 | 39.86705 | 29.86705 | 24.86704 | 19.86704 | 16.86704
370 | 89.84011 | 79.8401 | 69.8401 | 59.8401 | 49.8401 | 49.86336 | 39.86336 | 29.86335 | 24.86335 | 19.86334 | 16.86334
380 | 89.83578 | 79.83578 | 69.83578 | 59.83578 | 49.83578 | 49.85966 | 39.85966 | 29.85966 | 24.85965 | 19.85965 | 16.85964
390 | 89.83146 | 79.83146 | 69.83146 | 59.83145 | 49.83145 | 49.85597 | 39.85596 | 29.85596 | 24.85596 | 19.85595 | 16.85595
400 | 89.82714 | 79.82713 | 69.82713 | 59.82713 | 49.82713 | 49.85227 | 39.85227 | 29.85226 | 24.85226 | 19.85225 | 16.85225
410 | 89.82281 | 79.82281 | 69.82281 | 59.82281 | 49.82281 | 49.84857 | 39.84857 | 29.84857 | 24.84856 | 19.84856 | 16.84855
420 | 89.81849 | 79.81849 | 69.81849 | 59.81848 | 49.81848 | 49.84488 | 39.84487 | 29.84487 | 24.84487 | 19.84486 | 16.84486
430 | 89.81417 | 79.81416 | 69.81416 | 59.81416 | 49.81416 | 49.84118 | 39.84118 | 29.84117 | 24.84117 | 19.84116 | 16.84116
440 | 89.80984 | 79.80984 | 69.80984 | 59.80984 | 49.80983 | 49.83748 | 39.83748 | 29.83748 | 24.83747 | 19.83747 | 16.83746
450 | 89.80552 | 79.80552 | 69.80552 | 59.80551 | 49.80551 | 49.83379 | 39.83378 | 29.83378 | 24.83377 | 19.83377 | 16.83376
460 | 89.80119 | 79.80119 | 69.80119 | 59.80119 | 49.80119 | 49.83009 | 39.83009 | 29.83008 | 24.83008 | 19.83007 | 16.83007
470 | 89.79687 | 79.79687 | 69.79687 | 59.79687 | 49.79686 | 49.82639 | 39.82639 | 29.82638 | 24.82638 | 19.82637 | 16.82637
480 | 89.79255 | 79.79254 | 69.79254 | 59.79254 | 49.79254 | 49.82269 | 39.82269 | 29.82269 | 24.82268 | 19.82268 | 16.82267
490 | 89.78822 | 79.78822 | 69.78822 | 59.78822 | 49.78821 | 49.819 | 39.81899 | 29.81899 | 24.81898 | 19.81898 | 16.81897
500 | 89.7839 | 79.7839 | 69.78389 | 59.78389 | 49.78389 | 49.8153 | 39.8153 | 29.81529 | 24.81529 | 19.81528 | 16.81527
510 | 89.77957 | 79.77957 | 69.77957 | 59.77957 | 49.77956 | 49.8116 | 39.8116 | 29.81159 | 24.81159 | 19.81158 | 16.81157
520 | 89.77525 | 79.77525 | 69.77525 | 59.77524 | 49.77524 | 49.8079 | 39.8079 | 29.80789 | 24.80789 | 19.80788 | 16.80788
530 | 89.77092 | 79.77092 | 69.77092 | 59.77092 | 49.77092 | 49.80421 | 39.8042 | 29.8042 | 24.80419 | 19.80418 | 16.80418
540 | 89.7666 | 79.7666 | 69.7666 | 59.76659 | 49.76659 | 49.80051 | 39.8005 | 29.8005 | 24.80049 | 19.80048 | 16.80048
550 | 89.76228 | 79.76227 | 69.76227 | 59.76227 | 49.76227 | 49.79681 | 39.7968 | 29.7968 | 24.79679 | 19.79679 | 16.79678
560 | 89.75795 | 79.75795 | 69.75795 | 59.75794 | 49.75794 | 49.79311 | 39.79311 | 29.7931 | 24.79309 | 19.79309 | 16.79308
570 | 89.75363 | 79.75362 | 69.75362 | 59.75362 | 49.75362 | 49.78941 | 39.78941 | 29.7894 | 24.78939 | 19.78939 | 16.78938
580 | 89.7493 | 79.7493 | 69.7493 | 59.74929 | 49.74929 | 49.78571 | 39.78571 | 29.7857 | 24.7857 | 19.78569 | 16.78568
590 | 89.74498 | 79.74497 | 69.74497 | 59.74497 | 49.74497 | 49.78201 | 39.78201 | 29.782 | 24.782 | 19.78199 | 16.78198
600 | 89.74065 | 79.74065 | 69.74065 | 59.74064 | 49.74064 | 49.77831 | 39.77831 | 29.7783 | 24.7783 | 19.77829 | 16.77828
610 | 89.73633 | 79.73632 | 69.73632 | 59.73632 | 49.73632 | 49.77461 | 39.77461 | 29.7746 | 24.7746 | 19.77459 | 16.77458
620 | 89.732 | 79.732 | 69.732 | 59.73199 | 49.73199 | 49.77091 | 39.77091 | 29.7709 | 24.7709 | 19.77089 | 16.77088
630 | 89.72768 | 79.72767 | 69.72767 | 59.72767 | 49.72766 | 49.76721 | 39.76721 | 29.7672 | 24.7672 | 19.76719 | 16.76718
640 | 89.72335 | 79.72335 | 69.72335 | 59.72334 | 49.72334 | 49.76351 | 39.76351 | 29.7635 | 24.7635 | 19.76349 | 16.76348
650 | 89.71902 | 79.71902 | 69.71902 | 59.71902 | 49.71901 | 49.75981 | 39.75981 | 29.7598 | 24.7598 | 19.75979 | 16.75978
660 | 89.7147 | 79.7147 | 69.71469 | 59.71469 | 49.71469 | 49.75611 | 39.75611 | 29.7561 | 24.7561 | 19.75609 | 16.75608
670 | 89.71037 | 79.71037 | 69.71037 | 59.71037 | 49.71036 | 49.75241 | 39.75241 | 29.7524 | 24.75239 | 19.75239 | 16.75238
680 | 89.70605 | 79.70605 | 69.70604 | 59.70604 | 49.70604 | 49.74871 | 39.74871 | 29.7487 | 24.74869 | 19.74868 | 16.74868
690 | 89.70172 | 79.70172 | 69.70172 | 59.70171 | 49.70171 | 49.74501 | 39.74501 | 29.745 | 24.74499 | 19.74498 | 16.74497
700 | 89.6974 | 79.69739 | 69.69739 | 59.69739 | 49.69738 | 49.74131 | 39.74131 | 29.7413 | 24.74129 | 19.74128 | 16.74127
710 | 89.69307 | 79.69307 | 69.69307 | 59.69306 | 49.69306 | 49.73761 | 39.7376 | 29.7376 | 24.73759 | 19.73758 | 16.73757
720 | 89.68874 | 79.68874 | 69.68874 | 59.68874 | 49.68873 | 49.73391 | 39.7339 | 29.73389 | 24.73389 | 19.73388 | 16.73387
730 | 89.68442 | 79.68442 | 69.68441 | 59.68441 | 49.6844 | 49.73021 | 39.7302 | 29.73019 | 24.73019 | 19.73018 | 16.73017
740 | 89.68009 | 79.68009 | 69.68009 | 59.68008 | 49.68008 | 49.72651 | 39.7265 | 29.72649 | 24.72648 | 19.72647 | 16.72647
750 | 89.67576 | 79.67576 | 69.67576 | 59.67576 | 49.67575 | 49.7228 | 39.7228 | 29.72279 | 24.72278 | 19.72277 | 16.72276
760 | 89.67144 | 79.67144 | 69.67143 | 59.67143 | 49.67143 | 49.7191 | 39.7191 | 29.71909 | 24.71908 | 19.71907 | 16.71906
770 | 89.66711 | 79.66711 | 69.66711 | 59.6671 | 49.6671 | 49.7154 | 39.71539 | 29.71539 | 24.71538 | 19.71537 | 16.71536
780 | 89.66278 | 79.66278 | 69.66278 | 59.66278 | 49.66277 | 49.7117 | 39.71169 | 29.71168 | 24.71168 | 19.71167 | 16.71166
790 | 89.65846 | 79.65846 | 69.65845 | 59.65845 | 49.65844 | 49.70799 | 39.70799 | 29.70798 | 24.70797 | 19.70796 | 16.70795
800 | 89.65413 | 79.65413 | 69.65413 | 59.65412 | 49.65412 | 49.70429 | 39.70429 | 29.70428 | 24.70427 | 19.70426 | 16.70425
810 | 89.6498 | 79.6498 | 69.6498 | 59.6498 | 49.64979 | 49.70059 | 39.70058 | 29.70057 | 24.70057 | 19.70056 | 16.70055
820 | 89.64548 | 79.64548 | 69.64547 | 59.64547 | 49.64546 | 49.69689 | 39.69688 | 29.69687 | 24.69686 | 19.69685 | 16.69684
830 | 89.64115 | 79.64115 | 69.64115 | 59.64114 | 49.64114 | 49.69318 | 39.69318 | 29.69317 | 24.69316 | 19.69315 | 16.69314
840 | 89.63682 | 79.63682 | 69.63682 | 59.63681 | 49.63681 | 49.68948 | 39.68948 | 29.68947 | 24.68946 | 19.68945 | 16.68944
850 | 89.6325 | 79.63249 | 69.63249 | 59.63249 | 49.63248 | 49.68578 | 39.68577 | 29.68576 | 24.68575 | 19.68574 | 16.68573
860 | 89.62817 | 79.62817 | 69.62816 | 59.62816 | 49.62815 | 49.68207 | 39.68207 | 29.68206 | 24.68205 | 19.68204 | 16.68203
870 | 89.62384 | 79.62384 | 69.62384 | 59.62383 | 49.62383 | 49.67837 | 39.67836 | 29.67835 | 24.67835 | 19.67833 | 16.67832
880 | 89.61951 | 79.61951 | 69.61951 | 59.6195 | 49.6195 | 49.67467 | 39.67466 | 29.67465 | 24.67464 | 19.67463 | 16.67462
890 | 89.61519 | 79.61518 | 69.61518 | 59.61518 | 49.61517 | 49.67096 | 39.67096 | 29.67095 | 24.67094 | 19.67093 | 16.67092
900 | 89.61086 | 79.61086 | 69.61085 | 59.61085 | 49.61084 | 49.66726 | 39.66725 | 29.66724 | 24.66723 | 19.66722 | 16.66721
910 | 89.60653 | 79.60653 | 69.60652 | 59.60652 | 49.60652 | 49.66355 | 39.66355 | 29.66354 | 24.66353 | 19.66352 | 16.66351
920 | 89.6022 | 79.6022 | 69.6022 | 59.60219 | 49.60219 | 49.65985 | 39.65984 | 29.65983 | 24.65982 | 19.65981 | 16.6598
930 | 89.59787 | 79.59787 | 69.59787 | 59.59786 | 49.59786 | 49.65615 | 39.65614 | 29.65613 | 24.65612 | 19.65611 | 16.6561
940 | 89.59355 | 79.59354 | 69.59354 | 59.59354 | 49.59353 | 49.65244 | 39.65243 | 29.65242 | 24.65242 | 19.6524 | 16.65239
950 | 89.58922 | 79.58922 | 69.58921 | 59.58921 | 49.5892 | 49.64874 | 39.64873 | 29.64872 | 24.64871 | 19.6487 | 16.64869
960 | 89.58489 | 79.58489 | 69.58488 | 59.58488 | 49.58487 | 49.64503 | 39.64502 | 29.64501 | 24.645 | 19.64499 | 16.64498
970 | 89.58056 | 79.58056 | 69.58056 | 59.58055 | 49.58055 | 49.64133 | 39.64132 | 29.64131 | 24.6413 | 19.64129 | 16.64127
980 | 89.57623 | 79.57623 | 69.57623 | 59.57622 | 49.57622 | 49.63762 | 39.63761 | 29.6376 | 24.63759 | 19.63758 | 16.63757
990 | 89.5719 | 79.5719 | 69.5719 | 59.57189 | 49.57189 | 49.63392 | 39.63391 | 29.6339 | 24.63389 | 19.63387 | 16.63386
1000 | 89.56758 | 79.56757 | 69.56757 | 59.56757 | 49.56756 | 49.63021 | 39.6302 | 29.63019 | 24.63018 | 19.63017 | 16.63016

## Масса_фракций_по_времени
Наработка, ч | Б1К1 · Шары · Сталь · Ø90 | Б1К1 · Шары · Сталь · Ø80 | Б1К1 · Шары · Сталь · Ø70 | Б1К1 · Шары · Сталь · Ø60 | Б1К1 · Шары · Сталь · Ø50 | Б1К2 · Цильпебс · Сталь · Ø50 | Б1К2 · Цильпебс · Сталь · Ø40 | Б1К2 · Цильпебс · Сталь · Ø30 | Б1К2 · Цильпебс · Сталь · Ø25 | Б1К2 · Цильпебс · Сталь · Ø20 | Б1К2 · Цильпебс · Сталь · Ø17
0 | 3 | 20.82 | 23 | 25.175 | 18 | 4 | 18 | 30 | 30 | 14 | 9
10 | 2.999568 | 20.81663 | 22.99574 | 25.16956 | 17.99533 | 3.999114 | 17.99502 | 29.98893 | 29.98672 | 13.99225 | 8.994139
20 | 2.999136 | 20.81326 | 22.99148 | 25.16413 | 17.99067 | 3.998229 | 17.99004 | 29.97786 | 29.97344 | 13.9845 | 8.988281
30 | 2.998704 | 20.80988 | 22.98723 | 25.15869 | 17.98601 | 3.997344 | 17.98506 | 29.9668 | 29.96016 | 13.97676 | 8.982425
40 | 2.998272 | 20.80651 | 22.98297 | 25.15325 | 17.98134 | 3.996458 | 17.98008 | 29.95573 | 29.94688 | 13.96902 | 8.976572
50 | 2.99784 | 20.80314 | 22.97871 | 25.14782 | 17.97668 | 3.995573 | 17.9751 | 29.94467 | 29.93361 | 13.96128 | 8.97072
60 | 2.997409 | 20.79977 | 22.97446 | 25.14239 | 17.97202 | 3.994688 | 17.97012 | 29.93361 | 29.92035 | 13.95354 | 8.964871
70 | 2.996977 | 20.7964 | 22.9702 | 25.13695 | 17.96736 | 3.993803 | 17.96514 | 29.92256 | 29.90708 | 13.94581 | 8.959025
80 | 2.996545 | 20.79303 | 22.96595 | 25.13152 | 17.9627 | 3.992918 | 17.96017 | 29.9115 | 29.89382 | 13.93808 | 8.95318
90 | 2.996113 | 20.78966 | 22.96169 | 25.12609 | 17.95804 | 3.992033 | 17.95519 | 29.90045 | 29.88057 | 13.93035 | 8.947338
100 | 2.995682 | 20.78629 | 22.95744 | 25.12066 | 17.95338 | 3.991148 | 17.95022 | 29.8894 | 29.86731 | 13.92263 | 8.941498
110 | 2.99525 | 20.78292 | 22.95319 | 25.11523 | 17.94872 | 3.990264 | 17.94524 | 29.87836 | 29.85406 | 13.9149 | 8.935661
120 | 2.994819 | 20.77955 | 22.94893 | 25.1098 | 17.94406 | 3.989379 | 17.94027 | 29.86731 | 29.84082 | 13.90718 | 8.929826
130 | 2.994387 | 20.77618 | 22.94468 | 25.10437 | 17.93941 | 3.988495 | 17.9353 | 29.85627 | 29.82757 | 13.89946 | 8.923993
140 | 2.993955 | 20.77281 | 22.94043 | 25.09894 | 17.93475 | 3.98761 | 17.93032 | 29.84523 | 29.81433 | 13.89175 | 8.918162
150 | 2.993524 | 20.76944 | 22.93618 | 25.09351 | 17.9301 | 3.986726 | 17.92535 | 29.83419 | 29.8011 | 13.88403 | 8.912334
160 | 2.993092 | 20.76607 | 22.93192 | 25.08808 | 17.92544 | 3.985842 | 17.92038 | 29.82315 | 29.78786 | 13.87632 | 8.906508
170 | 2.992661 | 20.76271 | 22.92767 | 25.08266 | 17.92079 | 3.984958 | 17.91541 | 29.81212 | 29.77463 | 13.86861 | 8.900684
180 | 2.99223 | 20.75934 | 22.92342 | 25.07723 | 17.91613 | 3.984074 | 17.91044 | 29.80109 | 29.76141 | 13.86091 | 8.894862
190 | 2.991798 | 20.75597 | 22.91917 | 25.0718 | 17.91148 | 3.98319 | 17.90547 | 29.79006 | 29.74818 | 13.8532 | 8.889043
200 | 2.991367 | 20.7526 | 22.91492 | 25.06638 | 17.90683 | 3.982306 | 17.90051 | 29.77903 | 29.73496 | 13.8455 | 8.883226
210 | 2.990936 | 20.74924 | 22.91067 | 25.06096 | 17.90218 | 3.981422 | 17.89554 | 29.76801 | 29.72175 | 13.83781 | 8.877412
220 | 2.990504 | 20.74587 | 22.90643 | 25.05553 | 17.89753 | 3.980539 | 17.89057 | 29.75699 | 29.70853 | 13.83011 | 8.8716
230 | 2.990073 | 20.74251 | 22.90218 | 25.05011 | 17.89288 | 3.979655 | 17.88561 | 29.74597 | 29.69532 | 13.82242 | 8.86579
240 | 2.989642 | 20.73914 | 22.89793 | 25.04469 | 17.88823 | 3.978772 | 17.88064 | 29.73495 | 29.68212 | 13.81473 | 8.859982
250 | 2.989211 | 20.73577 | 22.89368 | 25.03927 | 17.88358 | 3.977888 | 17.87568 | 29.72393 | 29.66891 | 13.80704 | 8.854176
260 | 2.988779 | 20.73241 | 22.88944 | 25.03385 | 17.87893 | 3.977005 | 17.87071 | 29.71292 | 29.65571 | 13.79935 | 8.848373
270 | 2.988348 | 20.72904 | 22.88519 | 25.02843 | 17.87429 | 3.976122 | 17.86575 | 29.70191 | 29.64252 | 13.79167 | 8.842573
280 | 2.987917 | 20.72568 | 22.88094 | 25.02301 | 17.86964 | 3.975239 | 17.86079 | 29.6909 | 29.62932 | 13.78399 | 8.836774
290 | 2.987486 | 20.72231 | 22.8767 | 25.01759 | 17.865 | 3.974356 | 17.85583 | 29.67989 | 29.61614 | 13.77631 | 8.830978
300 | 2.987055 | 20.71895 | 22.87245 | 25.01217 | 17.86035 | 3.973473 | 17.85087 | 29.66889 | 29.60295 | 13.76864 | 8.825184
310 | 2.986624 | 20.71559 | 22.86821 | 25.00675 | 17.85571 | 3.97259 | 17.84591 | 29.65789 | 29.58977 | 13.76096 | 8.819392
320 | 2.986193 | 20.71222 | 22.86396 | 25.00134 | 17.85106 | 3.971708 | 17.84095 | 29.64689 | 29.57659 | 13.75329 | 8.813603
330 | 2.985762 | 20.70886 | 22.85972 | 24.99592 | 17.84642 | 3.970825 | 17.83599 | 29.63589 | 29.56341 | 13.74562 | 8.807816
340 | 2.985331 | 20.7055 | 22.85547 | 24.99051 | 17.84178 | 3.969943 | 17.83103 | 29.62489 | 29.55024 | 13.73796 | 8.802031
350 | 2.984901 | 20.70214 | 22.85123 | 24.98509 | 17.83714 | 3.96906 | 17.82607 | 29.6139 | 29.53707 | 13.7303 | 8.796249
360 | 2.98447 | 20.69877 | 22.84699 | 24.97968 | 17.8325 | 3.968178 | 17.82112 | 29.60291 | 29.5239 | 13.72264 | 8.790468
370 | 2.984039 | 20.69541 | 22.84275 | 24.97426 | 17.82786 | 3.967296 | 17.81616 | 29.59192 | 29.51074 | 13.71498 | 8.784691
380 | 2.983608 | 20.69205 | 22.83851 | 24.96885 | 17.82322 | 3.966414 | 17.81121 | 29.58093 | 29.49758 | 13.70732 | 8.778915
390 | 2.983177 | 20.68869 | 22.83426 | 24.96344 | 17.81858 | 3.965532 | 17.80625 | 29.56995 | 29.48442 | 13.69967 | 8.773142
400 | 2.982747 | 20.68533 | 22.83002 | 24.95803 | 17.81394 | 3.96465 | 17.8013 | 29.55897 | 29.47127 | 13.69202 | 8.767371
410 | 2.982316 | 20.68197 | 22.82578 | 24.95262 | 17.80931 | 3.963768 | 17.79634 | 29.54799 | 29.45812 | 13.68437 | 8.761602
420 | 2.981885 | 20.67861 | 22.82154 | 24.94721 | 17.80467 | 3.962886 | 17.79139 | 29.53701 | 29.44498 | 13.67673 | 8.755835
430 | 2.981455 | 20.67525 | 22.8173 | 24.9418 | 17.80004 | 3.962004 | 17.78644 | 29.52604 | 29.43183 | 13.66908 | 8.750071
440 | 2.981024 | 20.67189 | 22.81306 | 24.93639 | 17.7954 | 3.961123 | 17.78149 | 29.51506 | 29.41869 | 13.66144 | 8.744309
450 | 2.980594 | 20.66853 | 22.80883 | 24.93098 | 17.79077 | 3.960241 | 17.77654 | 29.50409 | 29.40556 | 13.65381 | 8.73855
460 | 2.980163 | 20.66517 | 22.80459 | 24.92558 | 17.78613 | 3.95936 | 17.77159 | 29.49313 | 29.39243 | 13.64617 | 8.732792
470 | 2.979733 | 20.66181 | 22.80035 | 24.92017 | 17.7815 | 3.958479 | 17.76664 | 29.48216 | 29.3793 | 13.63854 | 8.727037
480 | 2.979302 | 20.65845 | 22.79611 | 24.91476 | 17.77687 | 3.957597 | 17.76169 | 29.4712 | 29.36617 | 13.63091 | 8.721285
490 | 2.978872 | 20.65509 | 22.79188 | 24.90936 | 17.77224 | 3.956716 | 17.75675 | 29.46023 | 29.35305 | 13.62328 | 8.715534
500 | 2.978442 | 20.65173 | 22.78764 | 24.90395 | 17.76761 | 3.955835 | 17.7518 | 29.44928 | 29.33993 | 13.61566 | 8.709786
510 | 2.978011 | 20.64837 | 22.7834 | 24.89855 | 17.76298 | 3.954954 | 17.74685 | 29.43832 | 29.32681 | 13.60803 | 8.70404
520 | 2.977581 | 20.64502 | 22.77917 | 24.89315 | 17.75835 | 3.954074 | 17.74191 | 29.42736 | 29.3137 | 13.60041 | 8.698297
530 | 2.977151 | 20.64166 | 22.77493 | 24.88774 | 17.75372 | 3.953193 | 17.73696 | 29.41641 | 29.30059 | 13.5928 | 8.692555
540 | 2.97672 | 20.6383 | 22.7707 | 24.88234 | 17.74909 | 3.952312 | 17.73202 | 29.40546 | 29.28749 | 13.58518 | 8.686816
550 | 2.97629 | 20.63495 | 22.76646 | 24.87694 | 17.74447 | 3.951432 | 17.72708 | 29.39451 | 29.27438 | 13.57757 | 8.68108
560 | 2.97586 | 20.63159 | 22.76223 | 24.87154 | 17.73984 | 3.950551 | 17.72213 | 29.38357 | 29.26129 | 13.56996 | 8.675345
570 | 2.97543 | 20.62823 | 22.758 | 24.86614 | 17.73521 | 3.949671 | 17.71719 | 29.37262 | 29.24819 | 13.56235 | 8.669613
580 | 2.975 | 20.62488 | 22.75376 | 24.86074 | 17.73059 | 3.948791 | 17.71225 | 29.36168 | 29.2351 | 13.55475 | 8.663883
590 | 2.97457 | 20.62152 | 22.74953 | 24.85534 | 17.72597 | 3.947911 | 17.70731 | 29.35074 | 29.22201 | 13.54715 | 8.658156
600 | 2.97414 | 20.61817 | 22.7453 | 24.84995 | 17.72134 | 3.947031 | 17.70237 | 29.33981 | 29.20892 | 13.53955 | 8.65243
610 | 2.97371 | 20.61481 | 22.74107 | 24.84455 | 17.71672 | 3.946151 | 17.69743 | 29.32887 | 29.19584 | 13.53195 | 8.646707
620 | 2.97328 | 20.61146 | 22.73684 | 24.83915 | 17.7121 | 3.945271 | 17.6925 | 29.31794 | 29.18276 | 13.52436 | 8.640986
630 | 2.97285 | 20.6081 | 22.7326 | 24.83376 | 17.70748 | 3.944391 | 17.68756 | 29.30701 | 29.16969 | 13.51676 | 8.635268
640 | 2.97242 | 20.60475 | 22.72837 | 24.82836 | 17.70286 | 3.943511 | 17.68262 | 29.29608 | 29.15661 | 13.50917 | 8.629552
650 | 2.97199 | 20.6014 | 22.72414 | 24.82297 | 17.69824 | 3.942632 | 17.67769 | 29.28516 | 29.14355 | 13.50159 | 8.623838
660 | 2.97156 | 20.59804 | 22.71992 | 24.81757 | 17.69362 | 3.941752 | 17.67275 | 29.27424 | 29.13048 | 13.494 | 8.618126
670 | 2.97113 | 20.59469 | 22.71569 | 24.81218 | 17.689 | 3.940873 | 17.66782 | 29.26332 | 29.11742 | 13.48642 | 8.612417
680 | 2.970701 | 20.59134 | 22.71146 | 24.80679 | 17.68438 | 3.939993 | 17.66288 | 29.2524 | 29.10436 | 13.47884 | 8.60671
690 | 2.970271 | 20.58798 | 22.70723 | 24.8014 | 17.67976 | 3.939114 | 17.65795 | 29.24148 | 29.0913 | 13.47126 | 8.601005
700 | 2.969841 | 20.58463 | 22.703 | 24.79601 | 17.67515 | 3.938235 | 17.65302 | 29.23057 | 29.07825 | 13.46369 | 8.595303
710 | 2.969411 | 20.58128 | 22.69877 | 24.79061 | 17.67053 | 3.937356 | 17.64808 | 29.21965 | 29.0652 | 13.45612 | 8.589602
720 | 2.968982 | 20.57793 | 22.69455 | 24.78523 | 17.66592 | 3.936477 | 17.64315 | 29.20874 | 29.05216 | 13.44855 | 8.583904
730 | 2.968552 | 20.57458 | 22.69032 | 24.77984 | 17.6613 | 3.935598 | 17.63822 | 29.19784 | 29.03912 | 13.44098 | 8.578209
740 | 2.968123 | 20.57123 | 22.6861 | 24.77445 | 17.65669 | 3.93472 | 17.63329 | 29.18693 | 29.02608 | 13.43342 | 8.572515
750 | 2.967693 | 20.56788 | 22.68187 | 24.76906 | 17.65208 | 3.933841 | 17.62837 | 29.17603 | 29.01304 | 13.42585 | 8.566824
760 | 2.967264 | 20.56453 | 22.67765 | 24.76367 | 17.64747 | 3.932962 | 17.62344 | 29.16513 | 29.00001 | 13.4183 | 8.561136
770 | 2.966834 | 20.56118 | 22.67342 | 24.75829 | 17.64285 | 3.932084 | 17.61851 | 29.15423 | 28.98698 | 13.41074 | 8.555449
780 | 2.966405 | 20.55783 | 22.6692 | 24.7529 | 17.63824 | 3.931206 | 17.61358 | 29.14334 | 28.97396 | 13.40318 | 8.549765
790 | 2.965975 | 20.55448 | 22.66497 | 24.74752 | 17.63363 | 3.930327 | 17.60866 | 29.13244 | 28.96094 | 13.39563 | 8.544083
800 | 2.965546 | 20.55113 | 22.66075 | 24.74213 | 17.62903 | 3.929449 | 17.60373 | 29.12155 | 28.94792 | 13.38808 | 8.538403
810 | 2.965117 | 20.54778 | 22.65653 | 24.73675 | 17.62442 | 3.928571 | 17.59881 | 29.11066 | 28.9349 | 13.38054 | 8.532726
820 | 2.964687 | 20.54443 | 22.6523 | 24.73137 | 17.61981 | 3.927693 | 17.59388 | 29.09977 | 28.92189 | 13.37299 | 8.52705
830 | 2.964258 | 20.54108 | 22.64808 | 24.72598 | 17.6152 | 3.926815 | 17.58896 | 29.08889 | 28.90888 | 13.36545 | 8.521378
840 | 2.963829 | 20.53773 | 22.64386 | 24.7206 | 17.6106 | 3.925937 | 17.58404 | 29.07801 | 28.89588 | 13.35791 | 8.515707
850 | 2.963399 | 20.53439 | 22.63964 | 24.71522 | 17.60599 | 3.92506 | 17.57912 | 29.06713 | 28.88288 | 13.35037 | 8.510039
860 | 2.96297 | 20.53104 | 22.63542 | 24.70984 | 17.60139 | 3.924182 | 17.57419 | 29.05625 | 28.86988 | 13.34284 | 8.504373
870 | 2.962541 | 20.52769 | 22.6312 | 24.70446 | 17.59678 | 3.923304 | 17.56927 | 29.04537 | 28.85688 | 13.33531 | 8.498709
880 | 2.962112 | 20.52434 | 22.62698 | 24.69908 | 17.59218 | 3.922427 | 17.56435 | 29.0345 | 28.84389 | 13.32778 | 8.493047
890 | 2.961683 | 20.521 | 22.62276 | 24.6937 | 17.58758 | 3.92155 | 17.55944 | 29.02363 | 28.8309 | 13.32025 | 8.487388
900 | 2.961254 | 20.51765 | 22.61854 | 24.68833 | 17.58297 | 3.920672 | 17.55452 | 29.01276 | 28.81792 | 13.31273 | 8.481731
910 | 2.960825 | 20.51431 | 22.61432 | 24.68295 | 17.57837 | 3.919795 | 17.5496 | 29.00189 | 28.80494 | 13.30521 | 8.476077
920 | 2.960396 | 20.51096 | 22.6101 | 24.67757 | 17.57377 | 3.918918 | 17.54468 | 28.99103 | 28.79196 | 13.29769 | 8.470424
930 | 2.959967 | 20.50761 | 22.60589 | 24.6722 | 17.56917 | 3.918041 | 17.53977 | 28.98017 | 28.77898 | 13.29017 | 8.464774
940 | 2.959538 | 20.50427 | 22.60167 | 24.66682 | 17.56457 | 3.917164 | 17.53485 | 28.96931 | 28.76601 | 13.28266 | 8.459126
950 | 2.959109 | 20.50092 | 22.59745 | 24.66145 | 17.55997 | 3.916288 | 17.52994 | 28.95845 | 28.75304 | 13.27515 | 8.453481
960 | 2.95868 | 20.49758 | 22.59324 | 24.65607 | 17.55538 | 3.915411 | 17.52502 | 28.94759 | 28.74008 | 13.26764 | 8.447837
970 | 2.958251 | 20.49424 | 22.58902 | 24.6507 | 17.55078 | 3.914534 | 17.52011 | 28.93674 | 28.72712 | 13.26013 | 8.442196
980 | 2.957823 | 20.49089 | 22.58481 | 24.64533 | 17.54618 | 3.913658 | 17.5152 | 28.92589 | 28.71416 | 13.25263 | 8.436558
990 | 2.957394 | 20.48755 | 22.58059 | 24.63996 | 17.54159 | 3.912781 | 17.51029 | 28.91504 | 28.7012 | 13.24512 | 8.430921
1000 | 2.956965 | 20.4842 | 22.57638 | 24.63459 | 17.53699 | 3.911905 | 17.50537 | 28.90419 | 28.68825 | 13.23763 | 8.425287

## Износ_по_фракциям_г_т
Наработка, ч | Б1К1 · Шары · Сталь · Ø90 | Б1К1 · Шары · Сталь · Ø80 | Б1К1 · Шары · Сталь · Ø70 | Б1К1 · Шары · Сталь · Ø60 | Б1К1 · Шары · Сталь · Ø50 | Б1К2 · Цильпебс · Сталь · Ø50 | Б1К2 · Цильпебс · Сталь · Ø40 | Б1К2 · Цильпебс · Сталь · Ø30 | Б1К2 · Цильпебс · Сталь · Ø25 | Б1К2 · Цильпебс · Сталь · Ø20 | Б1К2 · Цильпебс · Сталь · Ø17 | Вся загрузка, г/т
0 | 0.5999581 | 4.684173 | 5.913873 | 7.551972 | 6.479547 | 1.229984 | 6.91866 | 15.3748 | 18.44976 | 10.76236 | 8.1396 | 86.10469
10 | 0.5999126 | 4.683761 | 5.913262 | 7.551037 | 6.478559 | 1.229854 | 6.917673 | 15.37166 | 18.44508 | 10.75884 | 8.136406 | 86.08605
20 | 0.5998671 | 4.68335 | 5.912652 | 7.550102 | 6.47757 | 1.229724 | 6.916685 | 15.36852 | 18.44041 | 10.75532 | 8.133212 | 86.0674
30 | 0.5998216 | 4.682939 | 5.912041 | 7.549168 | 6.476581 | 1.229593 | 6.915697 | 15.36538 | 18.43573 | 10.75179 | 8.130019 | 86.04876
40 | 0.5997762 | 4.682528 | 5.911431 | 7.548233 | 6.475592 | 1.229463 | 6.914709 | 15.36224 | 18.43106 | 10.74827 | 8.126826 | 86.03013
50 | 0.5997307 | 4.682116 | 5.91082 | 7.547298 | 6.474604 | 1.229333 | 6.913722 | 15.3591 | 18.42638 | 10.74475 | 8.123633 | 86.01149
60 | 0.5996852 | 4.681705 | 5.91021 | 7.546363 | 6.473615 | 1.229203 | 6.912734 | 15.35596 | 18.42171 | 10.74123 | 8.120441 | 85.99285
70 | 0.5996397 | 4.681294 | 5.909599 | 7.545428 | 6.472626 | 1.229073 | 6.911747 | 15.35282 | 18.41703 | 10.73771 | 8.117249 | 85.97421
80 | 0.5995942 | 4.680882 | 5.908989 | 7.544493 | 6.471638 | 1.228942 | 6.910759 | 15.34968 | 18.41236 | 10.73419 | 8.114058 | 85.95558
90 | 0.5995488 | 4.680471 | 5.908378 | 7.543558 | 6.470649 | 1.228812 | 6.909771 | 15.34654 | 18.40768 | 10.73067 | 8.110867 | 85.93695
100 | 0.5995033 | 4.68006 | 5.907768 | 7.542624 | 6.469661 | 1.228682 | 6.908784 | 15.3434 | 18.40301 | 10.72715 | 8.107676 | 85.91832
110 | 0.5994578 | 4.679649 | 5.907157 | 7.541689 | 6.468672 | 1.228552 | 6.907796 | 15.34026 | 18.39833 | 10.72363 | 8.104486 | 85.89968
120 | 0.5994123 | 4.679237 | 5.906547 | 7.540754 | 6.467684 | 1.228422 | 6.906809 | 15.33712 | 18.39366 | 10.72011 | 8.101296 | 85.88106
130 | 0.5993669 | 4.678826 | 5.905937 | 7.539819 | 6.466696 | 1.228291 | 6.905821 | 15.33398 | 18.38899 | 10.71659 | 8.098107 | 85.86243
140 | 0.5993214 | 4.678415 | 5.905326 | 7.538885 | 6.465707 | 1.228161 | 6.904834 | 15.33084 | 18.38431 | 10.71308 | 8.094918 | 85.8438
150 | 0.5992759 | 4.678004 | 5.904716 | 7.53795 | 6.464719 | 1.228031 | 6.903846 | 15.3277 | 18.37964 | 10.70956 | 8.091729 | 85.82517
160 | 0.5992304 | 4.677592 | 5.904106 | 7.537016 | 6.463731 | 1.227901 | 6.902859 | 15.32457 | 18.37497 | 10.70604 | 8.088541 | 85.80655
170 | 0.599185 | 4.677181 | 5.903495 | 7.536081 | 6.462743 | 1.227771 | 6.901871 | 15.32143 | 18.3703 | 10.70252 | 8.085353 | 85.78793
180 | 0.5991395 | 4.67677 | 5.902885 | 7.535146 | 6.461754 | 1.227641 | 6.900884 | 15.31829 | 18.36562 | 10.69901 | 8.082165 | 85.7693
190 | 0.599094 | 4.676359 | 5.902275 | 7.534212 | 6.460766 | 1.22751 | 6.899896 | 15.31515 | 18.36095 | 10.69549 | 8.078978 | 85.75068
200 | 0.5990485 | 4.675948 | 5.901664 | 7.533278 | 6.459778 | 1.22738 | 6.898909 | 15.31201 | 18.35628 | 10.69197 | 8.075791 | 85.73206
210 | 0.5990031 | 4.675536 | 5.901054 | 7.532343 | 6.45879 | 1.22725 | 6.897922 | 15.30887 | 18.35161 | 10.68846 | 8.072605 | 85.71345
220 | 0.5989576 | 4.675125 | 5.900444 | 7.531409 | 6.457802 | 1.22712 | 6.896934 | 15.30574 | 18.34694 | 10.68494 | 8.069419 | 85.69483
230 | 0.5989121 | 4.674714 | 5.899833 | 7.530474 | 6.456814 | 1.22699 | 6.895947 | 15.3026 | 18.34227 | 10.68143 | 8.066234 | 85.67621
240 | 0.5988666 | 4.674303 | 5.899223 | 7.52954 | 6.455827 | 1.226859 | 6.89496 | 15.29946 | 18.3376 | 10.67791 | 8.063049 | 85.6576
250 | 0.5988212 | 4.673892 | 5.898613 | 7.528606 | 6.454839 | 1.226729 | 6.893972 | 15.29632 | 18.33293 | 10.6744 | 8.059864 | 85.63898
260 | 0.5987757 | 4.673481 | 5.898003 | 7.527671 | 6.453851 | 1.226599 | 6.892985 | 15.29318 | 18.32826 | 10.67088 | 8.05668 | 85.62037
270 | 0.5987302 | 4.673069 | 5.897393 | 7.526737 | 6.452863 | 1.226469 | 6.891998 | 15.29005 | 18.32359 | 10.66737 | 8.053496 | 85.60176
280 | 0.5986848 | 4.672658 | 5.896782 | 7.525803 | 6.451876 | 1.226339 | 6.89101 | 15.28691 | 18.31892 | 10.66386 | 8.050312 | 85.58315
290 | 0.5986393 | 4.672247 | 5.896172 | 7.524868 | 6.450888 | 1.226209 | 6.890023 | 15.28377 | 18.31425 | 10.66034 | 8.047129 | 85.56454
300 | 0.5985938 | 4.671836 | 5.895562 | 7.523934 | 6.4499 | 1.226078 | 6.889036 | 15.28064 | 18.30958 | 10.65683 | 8.043946 | 85.54593
310 | 0.5985484 | 4.671425 | 5.894952 | 7.523 | 6.448913 | 1.225948 | 6.888049 | 15.2775 | 18.30492 | 10.65332 | 8.040764 | 85.52733
320 | 0.5985029 | 4.671014 | 5.894342 | 7.522066 | 6.447925 | 1.225818 | 6.887061 | 15.27436 | 18.30025 | 10.6498 | 8.037582 | 85.50872
330 | 0.5984574 | 4.670603 | 5.893732 | 7.521132 | 6.446938 | 1.225688 | 6.886074 | 15.27122 | 18.29558 | 10.64629 | 8.0344 | 85.49012
340 | 0.598412 | 4.670192 | 5.893122 | 7.520198 | 6.44595 | 1.225558 | 6.885087 | 15.26809 | 18.29091 | 10.64278 | 8.031219 | 85.47152
350 | 0.5983665 | 4.66978 | 5.892511 | 7.519264 | 6.444963 | 1.225428 | 6.8841 | 15.26495 | 18.28624 | 10.63927 | 8.028038 | 85.45292
360 | 0.598321 | 4.669369 | 5.891901 | 7.51833 | 6.443975 | 1.225297 | 6.883113 | 15.26182 | 18.28158 | 10.63576 | 8.024858 | 85.43432
370 | 0.5982756 | 4.668958 | 5.891291 | 7.517396 | 6.442988 | 1.225167 | 6.882126 | 15.25868 | 18.27691 | 10.63225 | 8.021678 | 85.41572
380 | 0.5982301 | 4.668547 | 5.890681 | 7.516462 | 6.442001 | 1.225037 | 6.881138 | 15.25554 | 18.27225 | 10.62874 | 8.018499 | 85.39712
390 | 0.5981846 | 4.668136 | 5.890071 | 7.515528 | 6.441014 | 1.224907 | 6.880151 | 15.25241 | 18.26758 | 10.62523 | 8.015319 | 85.37852
400 | 0.5981392 | 4.667725 | 5.889461 | 7.514594 | 6.440026 | 1.224777 | 6.879164 | 15.24927 | 18.26291 | 10.62172 | 8.012141 | 85.35993
410 | 0.5980937 | 4.667314 | 5.888851 | 7.51366 | 6.439039 | 1.224647 | 6.878177 | 15.24614 | 18.25825 | 10.61821 | 8.008962 | 85.34134
420 | 0.5980483 | 4.666903 | 5.888241 | 7.512726 | 6.438052 | 1.224516 | 6.87719 | 15.243 | 18.25358 | 10.6147 | 8.005784 | 85.32274
430 | 0.5980028 | 4.666492 | 5.887631 | 7.511792 | 6.437065 | 1.224386 | 6.876203 | 15.23986 | 18.24892 | 10.61119 | 8.002607 | 85.30415
440 | 0.5979573 | 4.666081 | 5.887021 | 7.510858 | 6.436078 | 1.224256 | 6.875216 | 15.23673 | 18.24425 | 10.60768 | 7.999429 | 85.28556
450 | 0.5979119 | 4.66567 | 5.886411 | 7.509925 | 6.435091 | 1.224126 | 6.874229 | 15.23359 | 18.23959 | 10.60417 | 7.996253 | 85.26697
460 | 0.5978664 | 4.665259 | 5.885801 | 7.508991 | 6.434104 | 1.223996 | 6.873242 | 15.23046 | 18.23492 | 10.60067 | 7.993076 | 85.24839
470 | 0.597821 | 4.664848 | 5.885191 | 7.508057 | 6.433117 | 1.223866 | 6.872255 | 15.22732 | 18.23026 | 10.59716 | 7.9899 | 85.2298
480 | 0.5977755 | 4.664437 | 5.884581 | 7.507124 | 6.43213 | 1.223735 | 6.871268 | 15.22419 | 18.2256 | 10.59365 | 7.986725 | 85.21121
490 | 0.59773 | 4.664026 | 5.883972 | 7.50619 | 6.431143 | 1.223605 | 6.870281 | 15.22105 | 18.22093 | 10.59015 | 7.983549 | 85.19263
500 | 0.5976846 | 4.663615 | 5.883362 | 7.505256 | 6.430157 | 1.223475 | 6.869294 | 15.21792 | 18.21627 | 10.58664 | 7.980374 | 85.17405
510 | 0.5976391 | 4.663204 | 5.882752 | 7.504323 | 6.42917 | 1.223345 | 6.868307 | 15.21478 | 18.21161 | 10.58313 | 7.9772 | 85.15547
520 | 0.5975937 | 4.662793 | 5.882142 | 7.503389 | 6.428183 | 1.223215 | 6.867321 | 15.21165 | 18.20695 | 10.57963 | 7.974026 | 85.13689
530 | 0.5975482 | 4.662382 | 5.881532 | 7.502455 | 6.427197 | 1.223085 | 6.866334 | 15.20852 | 18.20228 | 10.57612 | 7.970852 | 85.11831
540 | 0.5975028 | 4.661971 | 5.880922 | 7.501522 | 6.42621 | 1.222955 | 6.865347 | 15.20538 | 18.19762 | 10.57262 | 7.967679 | 85.09973
550 | 0.5974573 | 4.66156 | 5.880312 | 7.500588 | 6.425223 | 1.222824 | 6.86436 | 15.20225 | 18.19296 | 10.56911 | 7.964506 | 85.08115
560 | 0.5974119 | 4.661149 | 5.879703 | 7.499655 | 6.424237 | 1.222694 | 6.863373 | 15.19911 | 18.1883 | 10.56561 | 7.961334 | 85.06258
570 | 0.5973664 | 4.660738 | 5.879093 | 7.498722 | 6.42325 | 1.222564 | 6.862386 | 15.19598 | 18.18364 | 10.5621 | 7.958162 | 85.044
580 | 0.5973209 | 4.660327 | 5.878483 | 7.497788 | 6.422264 | 1.222434 | 6.8614 | 15.19285 | 18.17898 | 10.5586 | 7.95499 | 85.02543
590 | 0.5972755 | 4.659916 | 5.877873 | 7.496855 | 6.421278 | 1.222304 | 6.860413 | 15.18971 | 18.17432 | 10.5551 | 7.951819 | 85.00686
600 | 0.59723 | 4.659505 | 5.877263 | 7.495921 | 6.420291 | 1.222174 | 6.859426 | 15.18658 | 18.16966 | 10.55159 | 7.948648 | 84.98829
610 | 0.5971846 | 4.659094 | 5.876654 | 7.494988 | 6.419305 | 1.222044 | 6.858439 | 15.18345 | 18.165 | 10.54809 | 7.945478 | 84.96972
620 | 0.5971391 | 4.658683 | 5.876044 | 7.494055 | 6.418319 | 1.221913 | 6.857453 | 15.18031 | 18.16034 | 10.54459 | 7.942308 | 84.95115
630 | 0.5970937 | 4.658272 | 5.875434 | 7.493122 | 6.417333 | 1.221783 | 6.856466 | 15.17718 | 18.15568 | 10.54109 | 7.939138 | 84.93259
640 | 0.5970482 | 4.657861 | 5.874824 | 7.492188 | 6.416346 | 1.221653 | 6.855479 | 15.17405 | 18.15102 | 10.53758 | 7.935969 | 84.91402
650 | 0.5970028 | 4.65745 | 5.874215 | 7.491255 | 6.41536 | 1.221523 | 6.854492 | 15.17091 | 18.14636 | 10.53408 | 7.9328 | 84.89546
660 | 0.5969573 | 4.65704 | 5.873605 | 7.490322 | 6.414374 | 1.221393 | 6.853506 | 15.16778 | 18.1417 | 10.53058 | 7.929631 | 84.87689
670 | 0.5969119 | 4.656629 | 5.872995 | 7.489389 | 6.413388 | 1.221263 | 6.852519 | 15.16465 | 18.13704 | 10.52708 | 7.926463 | 84.85833
680 | 0.5968664 | 4.656218 | 5.872386 | 7.488456 | 6.412402 | 1.221133 | 6.851533 | 15.16152 | 18.13239 | 10.52358 | 7.923296 | 84.83977
690 | 0.596821 | 4.655807 | 5.871776 | 7.487523 | 6.411416 | 1.221002 | 6.850546 | 15.15838 | 18.12773 | 10.52008 | 7.920128 | 84.82121
700 | 0.5967756 | 4.655396 | 5.871166 | 7.48659 | 6.41043 | 1.220872 | 6.849559 | 15.15525 | 18.12307 | 10.51658 | 7.916962 | 84.80265
710 | 0.5967301 | 4.654985 | 5.870557 | 7.485656 | 6.409444 | 1.220742 | 6.848573 | 15.15212 | 18.11841 | 10.51308 | 7.913795 | 84.7841
720 | 0.5966847 | 4.654574 | 5.869947 | 7.484723 | 6.408459 | 1.220612 | 6.847586 | 15.14899 | 18.11376 | 10.50958 | 7.910629 | 84.76554
730 | 0.5966392 | 4.654163 | 5.869338 | 7.48379 | 6.407473 | 1.220482 | 6.8466 | 15.14586 | 18.1091 | 10.50608 | 7.907463 | 84.74699
740 | 0.5965938 | 4.653753 | 5.868728 | 7.482858 | 6.406487 | 1.220352 | 6.845613 | 15.14272 | 18.10444 | 10.50259 | 7.904298 | 84.72844
750 | 0.5965483 | 4.653342 | 5.868119 | 7.481925 | 6.405501 | 1.220222 | 6.844627 | 15.13959 | 18.09979 | 10.49909 | 7.901133 | 84.70988
760 | 0.5965029 | 4.652931 | 5.867509 | 7.480992 | 6.404516 | 1.220092 | 6.84364 | 15.13646 | 18.09513 | 10.49559 | 7.897969 | 84.69133
770 | 0.5964574 | 4.65252 | 5.866899 | 7.480059 | 6.40353 | 1.219961 | 6.842654 | 15.13333 | 18.09048 | 10.49209 | 7.894805 | 84.67278
780 | 0.596412 | 4.652109 | 5.86629 | 7.479126 | 6.402544 | 1.219831 | 6.841667 | 15.1302 | 18.08582 | 10.48859 | 7.891641 | 84.65424
790 | 0.5963666 | 4.651698 | 5.86568 | 7.478193 | 6.401559 | 1.219701 | 6.840681 | 15.12707 | 18.08117 | 10.4851 | 7.888478 | 84.63569
800 | 0.5963211 | 4.651288 | 5.865071 | 7.47726 | 6.400573 | 1.219571 | 6.839694 | 15.12394 | 18.07651 | 10.4816 | 7.885315 | 84.61714
810 | 0.5962757 | 4.650877 | 5.864461 | 7.476328 | 6.399588 | 1.219441 | 6.838708 | 15.12081 | 18.07186 | 10.47811 | 7.882152 | 84.5986
820 | 0.5962302 | 4.650466 | 5.863852 | 7.475395 | 6.398603 | 1.219311 | 6.837721 | 15.11767 | 18.0672 | 10.47461 | 7.87899 | 84.58006
830 | 0.5961848 | 4.650055 | 5.863242 | 7.474462 | 6.397617 | 1.219181 | 6.836735 | 15.11454 | 18.06255 | 10.47111 | 7.875829 | 84.56151
840 | 0.5961394 | 4.649645 | 5.862633 | 7.47353 | 6.396632 | 1.219051 | 6.835749 | 15.11141 | 18.0579 | 10.46762 | 7.872667 | 84.54297
850 | 0.5960939 | 4.649234 | 5.862024 | 7.472597 | 6.395647 | 1.218921 | 6.834762 | 15.10828 | 18.05324 | 10.46412 | 7.869506 | 84.52443
860 | 0.5960485 | 4.648823 | 5.861414 | 7.471664 | 6.394661 | 1.21879 | 6.833776 | 15.10515 | 18.04859 | 10.46063 | 7.866346 | 84.5059
870 | 0.596003 | 4.648412 | 5.860805 | 7.470732 | 6.393676 | 1.21866 | 6.83279 | 15.10202 | 18.04394 | 10.45714 | 7.863186 | 84.48736
880 | 0.5959576 | 4.648001 | 5.860195 | 7.469799 | 6.392691 | 1.21853 | 6.831803 | 15.09889 | 18.03929 | 10.45364 | 7.860026 | 84.46882
890 | 0.5959122 | 4.647591 | 5.859586 | 7.468867 | 6.391706 | 1.2184 | 6.830817 | 15.09576 | 18.03463 | 10.45015 | 7.856867 | 84.45029
900 | 0.5958667 | 4.64718 | 5.858977 | 7.467934 | 6.390721 | 1.21827 | 6.829831 | 15.09263 | 18.02998 | 10.44665 | 7.853708 | 84.43176
910 | 0.5958213 | 4.646769 | 5.858367 | 7.467002 | 6.389736 | 1.21814 | 6.828844 | 15.0895 | 18.02533 | 10.44316 | 7.85055 | 84.41323
920 | 0.5957759 | 4.646358 | 5.857758 | 7.466069 | 6.388751 | 1.21801 | 6.827858 | 15.08637 | 18.02068 | 10.43967 | 7.847391 | 84.39469
930 | 0.5957304 | 4.645948 | 5.857149 | 7.465137 | 6.387766 | 1.21788 | 6.826872 | 15.08324 | 18.01603 | 10.43618 | 7.844234 | 84.37617
940 | 0.595685 | 4.645537 | 5.856539 | 7.464204 | 6.386781 | 1.21775 | 6.825886 | 15.08012 | 18.01138 | 10.43269 | 7.841077 | 84.35764
950 | 0.5956396 | 4.645126 | 5.85593 | 7.463272 | 6.385796 | 1.217619 | 6.8249 | 15.07699 | 18.00673 | 10.42919 | 7.83792 | 84.33911
960 | 0.5955941 | 4.644716 | 5.855321 | 7.46234 | 6.384811 | 1.217489 | 6.823913 | 15.07386 | 18.00208 | 10.4257 | 7.834763 | 84.32058
970 | 0.5955487 | 4.644305 | 5.854711 | 7.461407 | 6.383827 | 1.217359 | 6.822927 | 15.07073 | 17.99743 | 10.42221 | 7.831607 | 84.30206
980 | 0.5955033 | 4.643894 | 5.854102 | 7.460475 | 6.382842 | 1.217229 | 6.821941 | 15.0676 | 17.99278 | 10.41872 | 7.828451 | 84.28354
990 | 0.5954578 | 4.643484 | 5.853493 | 7.459543 | 6.381857 | 1.217099 | 6.820955 | 15.06447 | 17.98813 | 10.41523 | 7.825296 | 84.26502
1000 | 0.5954124 | 4.643073 | 5.852884 | 7.458611 | 6.380873 | 1.216969 | 6.819969 | 15.06134 | 17.98348 | 10.41174 | 7.822141 | 84.24649

## Фракции_износ
Барабан | Камера | Тип | Материал | Ø ном., мм | Ø текущ., мм | Начальная масса, т | Текущая масса, т | Истирание, т | Выбраковано, т | Износ, % | Партия | Количество, шт
1 | 1 | Шары | Сталь | 90 | 89.56758 | 3 | 2.956965 | 0.04303494 | 0 | 1.434498 | 0 | 1001.211
1 | 1 | Шары | Сталь | 80 | 79.56757 | 20.82 | 20.4842 | 0.3357953 | 0 | 1.612849 | 0 | 9893.33
1 | 1 | Шары | Сталь | 70 | 69.56757 | 23 | 22.57638 | 0.4236244 | 0 | 1.841845 | 0 | 16314.19
1 | 1 | Шары | Сталь | 60 | 59.56757 | 25.175 | 24.63459 | 0.5404129 | 0 | 2.146625 | 0 | 28356.16
1 | 1 | Шары | Сталь | 50 | 49.56756 | 18 | 17.53699 | 0.4630081 | 0 | 2.572267 | 0 | 35034.36
1 | 2 | Цильпебс | Сталь | 50 | 49.63021 | 4 | 3.911905 | 0.08809493 | 0 | 2.202373 | 0 | 5190.276
1 | 2 | Цильпебс | Сталь | 40 | 39.6302 | 18 | 17.50537 | 0.4946252 | 0 | 2.747918 | 0 | 45617.66
1 | 2 | Цильпебс | Сталь | 30 | 29.63019 | 30 | 28.90419 | 1.095807 | 0 | 3.652689 | 0 | 180217.9
1 | 2 | Цильпебс | Сталь | 25 | 24.63018 | 30 | 28.68825 | 1.311748 | 0 | 4.372493 | 0 | 311416.6
1 | 2 | Цильпебс | Сталь | 20 | 19.63017 | 14 | 13.23763 | 0.7623741 | 0 | 5.44553 | 0 | 283843.2
1 | 2 | Цильпебс | Сталь | 17 | 16.63016 | 9 | 8.425287 | 0.5747132 | 0 | 6.385702 | 0 | 297123

## Догрузка
Барабан | Камера | Тип | Материал | Ø, мм | Потеря массы, т | Износ, % | Догрузить, шт | Догрузить, т | Рекомендация
1 | 2 | Цильпебс | Сталь | 30 | 1.095807 | 3.652689 | 6583 | 1.09584 | Восстановить исходную массу фракции; сверить с J и технологом
1 | 2 | Цильпебс | Сталь | 25 | 1.311748 | 4.372493 | 13617 | 1.31178 | Восстановить исходную массу фракции; сверить с J и технологом
1 | 2 | Цильпебс | Сталь | 20 | 0.7623741 | 5.44553 | 15457 | 0.7623857 | Восстановить исходную массу фракции; сверить с J и технологом
1 | 2 | Цильпебс | Сталь | 17 | 0.5747132 | 6.385702 | 18974 | 0.5747318 | Восстановить исходную массу фракции; сверить с J и технологом

## Тонкость_во_времени
Наработка, ч | R0.08, % | R0.045, % | Блейн-прокси, см²/г
0 | 1.156814 | 35.33466 | 3439.96
1000 | 1.094886 | 35.23405 | 3442.979

## Диаграмма_помола
Точка | Расстояние по камерам, м | Барабан | Камера | R40, % | R20, % | R10, % | R5, % | R2.5, % | R1.25, % | R0.63, % | R0.08, % | R0.045, %
1 | 0.25 | 1 | 1 | 0 | 6.692 | 24.518 | 44.47 | 60.57 | 78.12 | 89.518 | 95.046 | 97.652
2 | 1.204 | 1 | 1 | 0 | 1.753 | 6.779 | 9.634 | 13.844 | 27.253 | 56.071 | 78.338 | 90.149
3 | 2.158 | 1 | 1 | 0 | 0.574 | 2.307 | 3.097 | 4.327 | 10.764 | 40.454 | 70.72 | 86.93
4 | 3.112 | 1 | 1 | 0 | 0.188 | 0.781 | 1.032 | 1.413 | 4.144 | 30.486 | 65.917 | 84.966
5 | 4.065 | 1 | 1 | 0 | 0.049 | 0.212 | 0.279 | 0.378 | 1.285 | 22.45 | 62.075 | 83.428
6 | 5.019 | 1 | 1 | 0 | 0.016 | 0.071 | 0.094 | 0.127 | 0.477 | 17.649 | 59.79 | 82.523
7 | 5.973 | 1 | 1 | 0 | 0.005 | 0.024 | 0.031 | 0.043 | 0.175 | 13.962 | 58.037 | 81.833
8 | 6.927 | 1 | 2 | 0 | 0.003 | 0.015 | 0.019 | 0.023 | 0.05 | 2.527 | 36.855 | 71.771
9 | 7.881 | 1 | 2 | 0 | 0.003 | 0.014 | 0.017 | 0.02 | 0.024 | 0.241 | 20.16 | 61.684
10 | 8.835 | 1 | 2 | 0 | 0.003 | 0.013 | 0.016 | 0.018 | 0.019 | 0.048 | 12.361 | 55.324
11 | 9.788 | 1 | 2 | 0 | 0.003 | 0.012 | 0.015 | 0.016 | 0.016 | 0.019 | 6.895 | 49.142
12 | 10.742 | 1 | 2 | 0 | 0.002 | 0.011 | 0.014 | 0.014 | 0.015 | 0.015 | 3.85 | 44.023
13 | 11.696 | 1 | 2 | 0 | 0.002 | 0.011 | 0.013 | 0.013 | 0.013 | 0.014 | 2.153 | 39.647
14 | 12.65 | 1 | 2 | 0 | 0.002 | 0.01 | 0.012 | 0.012 | 0.013 | 0.013 | 1.328 | 36.43

## Геометрия
Барабан | Название | Диаметр, м | Длина барабана, м | Камера | Длина камеры, м | Обороты, об/мин | Мощность, кВт
1 | Мельница №3 | 4 | 13.4 | 1 | 6.265 | 16 | 2400
1 | Мельница №3 | 4 | 13.4 | 2 | 6.635 | 16 | 2400

## Источники
Раздел | Источник | URL
Закон износа | Austin & Klimpel, Powder Technology (1985) | https://www.sciencedirect.com/science/article/pii/0032591085800267
Износ цементной мельницы | Çolak et al., Powder Technology (2018) | https://www.sciencedirect.com/science/article/pii/S0032591017309130
GMCR, г/т | FLSmidth KPI handbook | https://www.cementbook.com/downloads/tech/gen/fls_kpi_handbook.pdf
Удельная энергия | SMC Testing / GMG | https://www.smctesting.com/about/publications?file=publication_file&id=197&task=download
Параметры АСУ ТП | Industrial cement mill dataset (2025) | https://pmc.ncbi.nlm.nih.gov/articles/PMC12117027/
Осевой тест | Cement Mill Axial Test | https://www.thecementgrindingoffice.com/Preview.pdf